## Лист1
ТЕХНИЧЕСКОЕ ЗАДАНИЕ
на поставку
масел, смазок, жидкостей тормозных, антифризов, антиобледенителей
№ | Код ЕНС | Наименование Товара* | Характеристики
1 | БА000004 | Масло гидравлическое ВМГЗ | Вязкость кинематическая при 50 °С, мм2/с, не менее 14 Вязкость динамическая, мПа·с: при -25 °С, не более 1200 Температура вспышки в открытом тигле, не ниже °С 195 Температура застывания, °С не выше -46 Плотность при 20 °С, кг/м3, не более 865
2 | БА000006/БА000093/БА000207/БА000271 | Масло 2-х тактное (фасовка не более 1л) | API TC ISO-L-EGD JASO FD (низкого выброса) TISI Husqvarna 346 Husqvarna 242 Плотность при 20ºC, не более кг/м3: 873 Вязкость кинематическая при 40ºC, не менее сСт: 97.4 Вязкость кинематическая при 100ºC, не менее сСт: 12.6 Индекс вязкости: не менее 124 Щелочное число, не менее мг КОН/г: 2.1 Температура вспышки в открытом тигле,не ниже ºC: 98 Температура застывания, не выше ºC: -33 Содержание сульфатной золы, %: не более 0.17
3 | БА000010 | Масло индустриальное И-20А | Вязкость кинематическая, мм2/с: при 40 °С 31-34 Температура вспышки в открытом тигле, не ниже °С 223 Температура застывания°С, не выше -17 Кислотное число мг, КОН/г 0,01-0,02 Зольность, % 0,005-0,004 Плотность при 15 °С, кг/м3, не более 871
4 | БА000024 | Масло моторное SAE: 10W-40, API: SL/CF, ACEA A3/B3-04 (фасовка не более 5л) | Вязкость кинематическая при 40 °С, не менее мм2/с 98 Вязкость кинематическая при 100 °С, не менее мм2/с 14,5 Индекс вязкости не менее 150 Температура вспышки в открытом тигле, не ниже °С 235 Температура застывания, не выше °С -39 Щелочное число, не менее мг KOH/г 9,1 Плотность при 15°С, не более кг/м3 870
5 | БА000027 | Масло моторное SAE: 5W-40, API: SJ/CF (фасовка не более 5л) | Вязкость кинематическая при 40 °С, не менее мм2/с 85 Вязкость кинематическая при 100 °С, не менее мм2/с 14 Индекс вязкости не менее 169 Температура вспышки в открытом тигле, не ниже °С 233 Температура застывания, не выше °С -42 Щелочное число, не менее мг KOH/г 9,1 Плотность при 15°С, не более кг/м3 863
6 | БА000041 | Масло трансформаторное ГК | Вязкость кинематическая, мм2/с: при 50 °С 7-8 при минус 30 °С 530-540 Температура вспышки в закрытом тигле, не ниже °С 178 Температура застывания°С, не выше -50 Кислотное число мг, КОН/г 0,0005-0,0006 Пробивное напряжение, кВ 50
7 | БА000044 | Масло турбинное ТП -30 | Вязкость кинематическая при 40 °С, не менее мм2/с 44,5 Индекс вязкости не менее 95 Температура вспышки в открытом тигле, не ниже °С 228 Температура застывания, не выше °С -15 Массовая доля серы в базовом масле, в % 0,3 Кислотное число мг, КОН/г 0,3 Плотность при 15°С, не более кг/м3 875
8 | БА000047 | Смазка Литол-24 | Температура каплепадения, °С 190 Пенетрация при 25 °С с перемешиванием, 10-1мм 240 Вязкость, Па·с, при -20 °С и среднем градиенте скорости деформации 10 с-1 641 при 0 °С и среднем градиенте скорости деформации 10 с-1 221 при 50 °С и среднем градиенте скорости деформации 10 с-1 9,9 Предел прочности на сдвиг, Па при 20 °С 745 при 80 °С 235 Коллоидная стабильность, % 11 Трибологические характеристики при 20±5 °С на ЧШМ: индекс задира (ИЗ), Н 28,2 нагрузка сваривания (РС), Н 1410 критическая нагрузка (РК), Н 630
9 | БА000052 | Смазка универсальная WD-40 (400 гр) | 10 % — инертные ингредиенты, 15 % — минеральное масло, 25 % — вытеснитель углекислый газ, 50 % — растворитель уайт-спирит
10 | БА000057 | Смазка Циатим-201 | ГОСТ 6267-74 (с изменениями N 1-4) Внешний вид Однородная мазь, без комков, от светло-желтого до светло-коричневого цвета Вязкость эффективная при минус 50 °С и среднем градиенте скорости деформации 10 с-1, Па·с, не более 1100 Предел прочности при 50 °C, Па 250-500 Температура каплепадения °С, не ниже 175 Коллоидная стабильность, % выделенного масла, не более 26 Коррозионное воздействие на металлы Выдерживает Стабильность против окисления, мг КОН на 1 г смазки, не более 3 Содержание свободной щелочи, в пересчете на NaOH, %, не более 0,1 Содержание воды Отсутствие Содержание механических примесей - По ГОСТ 6479 Испаряемость в чашечках-испарителях при 120 °С, 1 ч, %, не более 25 Пенетрация при 25 °С Не нормируется
11 | БА000064 | Масло трансмиссионное ISO VG 220 | Уровень качества трансмиссионного масла должен соответствовать: DIN 51517 Part 3, CLP ISO-L-CKD, ISO 12925-1 CKD, MAG IAS (ex Cincinnati), US Steel 224, AGMA 9005-E02-EP, David Brown S1.53.101 Вязкость кинематическая при 40 °С, мм2/с 220 Индекс вязкости не менее 95 Температура вспышки в открытом тигле, не ниже°С 260 Температура застывания, не выше°С -18 Кислотное число, не менее мг KOH/г 0,7 Плотность при 15 °С, кг/м3 890-900 TAN мг KOH/г 0,2 Отделение воды мин. <30 FZG тест, шаг 12 ОК Нагрузка Timkem, Фунт 60 мин. Отделение воды - вода, см3 3 мин -эмульсия, см3 1 макс
12 | БА000065 | Смазка 1-13 | Смазка должна быть работоспособна в интервале температур от - 20ºС до +110ºС. В достаточно мощных механизмах сохраняется работоспособность при температурах до - 40ºС. Внешний вид - Однородная мазь от светло-коричневого до коричневого цвета Температура каплепадения, С, не ниже 120 Пенетрация при 25°, мм 10-1, в пределах 180-260 Коллоидная стабильность в % выделенного масла, не более 22 Массовая доля воды, %, не более 0,75 Предел прочности на сдвиг при 50°С, Па (г/см ), не менее 200 (2,0) Коррозионное воздействие на металлы: -из латуни ЛЦ40С (ГОСТ 17711) -из стали 40 или 60 (ГОСТ 1060) выдерживает выдерживает Массовая доля свободной щелочи в пересчете на NaOH, %, не более 0,2 Содержание механических примесей Отсутствие
13 | БА000066 | Смазка Солидол-С | ГОСТ 4366-76 (с изменениями № 1-5) Предназначена для смазывания узлов трения качения и скольжения различных машин и механизмов, работающих при температуре от - 200С до + 65°С. В достаточно мощных механизмах (подшипники, шарниры, блоки и т.д.) смазка работоспособна при более низких температурах (до - 50°С). Внешний вид Однородная мазь без комков коричневого цвета Эффективная вязкость при 0 °С и среднем градиенте скорости деформации 10 с-1, Па·С (П), не более 190 (1900) Предел прочности на сдвиг при 50 °С, Па (гс/см2) 200-500 Испытание коррозионного действия Выдерживает Массовая доля свободных щелочей в пересчете на NaOH, %, не более 0,2 Массовая доля свободных органических кислот - Отсутствие Массовая доля механических примесей, нерастворимых в соляной кислоте - Отсутствие Массовая доля воды, %, не более 3,0 Механическая стабильность, %, не более По ГОСТ 19295 индекс разрушения (КР) 85 индекс тиксотропного восстановления (КВ) через 1 сутки 500 Пенетрация при 25 °С с перемешиванием (60 двойных тактов), мм·10-1 260-310
14 | БА000071 | Масло моторное Castrol 5W40 синт 4л | Масло моторное синтетическое ACEA A3/В4, API SN Вязкость кинематическая при 40 °С, не менее мм2/с 68 при 100 °С, не менее мм2/с 11,8 Индекс вязкости не менее 175 Температура вспышки в открытом тигле, не ниже°С 238 Температура застывания, не выше°С -42 Щелочное число, не менее мг KOH/г 11 Плотность при 15 °С, не более кг/м3 860
15 | БА000080 | Масло моторное 15W40 (API СК-4/CJ-4/CI-4/CI-4 Plus) | Масло моторное синтетическое API СК-4/CJ-4 Вязкость кинематическая при 40 °С, не менее мм2/с 103,7 при 100 °С, не менее мм2/с 14,5 Индекс вязкости не менее 140 Температура вспышки в открытом тигле, не ниже°С 230 Температура застывания, не выше°С -37 Щелочное число, не менее мг KOH/г 11 Плотность при 15 °С, не более кг/м3 870
16 | БА000086 | Смазка токопроводящая MOLYKOTE HSC Plus (фасовка не более 500 гр) | Противозадирная смазка для защиты от заклинивания и коррозии резьбовых соединений, подверженных воздействию высоких температур до 1000 °C. Плотность, 25°C,г/мл 0,9-0,93 Консистенция,ISO 6743-99, стекло NLGI 1 Пенетрация, рабочая, 1/10 мм: при 25°C и 60ходов поршня 310 −340 Нарузочный тест - 4-шариковый: Нагрузка сваривания, Н 4 400 Отпечаток сваривания (при 4 400 Н), мм <4,0 Износ,1 час. / 400 Н,мм 0,95-1 Проба на медную пластину: 3 час при 100 °C 1b Пиковая температура, °C 900
17 | БА000099 | Масло 4х тактное SAE-30 BWS (фасовка не более 1л) | Масло моторное четырехтактное API SG/CD Вязкость кинематическая при 100 °С, не менее мм2/с 11 Температура вспышки в открытом тигле, не ниже°С 242 Температура застывания, не выше°С -30 Щелочное число, не менее мг KOH/г 6 Плотность при 15 °С, не более кг/м3 890
18 | БА000102 | Смазка Loctite 7063 | Удельный вес при 25°C, не более 0,74 Инфракрасный спектр - в качестве стандарта LMS Вязкость при 20°C,мПа·с (cP) 2 Время сушки при 20°C, сек ≤60 ПДК (TLV ACGIH),ч./млн. 600
19 | БА000107 | Смазка универсальная проникающая WD-40 (400 мл.) или эквивалент | 10 % — инертные ингредиенты, 15 % — минеральное масло, 25 % — вытеснитель углекислый газ, 50 % — растворитель уайт-спирит
20 | БА000117 | Смазка универсальная проникающая WD-40 200 мл | 10 % — инертные ингредиенты, 15 % — минеральное масло, 25 % — вытеснитель углекислый газ, 50 % — растворитель уайт-спирит
21 | БА000122 | Масло моторное для дизельных двигателей М10Г2К | Вязкость кинематическая при 100 °С, не менее мм2/с 11,1 Индекс вязкости не менее 94 Температура вспышки в открытом тигле, не ниже°С 242 Температура застывания, не выше°С -16 Щелочное число, не менее мг KOH/г 7,1 Зольность сульфатная, не более % 1,0 Плотность при 20 °С, не более кг/м3 891
22 | БА000133/БА000207 | Масло для цепи и шины к бензопиле | Вязкость кинематическая при 100 °С, не менее мм2/с 11,3 Температура вспышки в открытом тигле, не ниже°С 225 Температура застывания, не выше°С -32 Плотность при 20 °С, не более кг/м3 885
23 | БА000145 | Масло гидравлическое в тормозную систему JCB Hydraulic Fluid HP 15 | Должно соответствовать спецификации DIN 51524 Part 3 (HVLP) Вязкость кинематическая при 40 °С, мм2/с, не менее мм2/с 15 при 100 °С, мм2/с, не менее мм2/с 3,9 Индекс вязкости, не менее 167 Температура вспышки, °С, не менее 160 Температура застывания, °С, не выше -58
24 | БА000158 | Масло ТАД-17 (OILRIGHT) (фасовка не более 10л) | Масло трансмиссионное минеральное всесезонное. Температурный интервал применения: от -25°C до +50°C Применяется в ведущих мостах легковых и в трансмиссии грузовых автомобилей Соответствует классу качества API GL-5
25 | БА000159 | Масло для нагнетателей STC -GO (66 SV-GL400) | Должно соответствовать спецификации DIN 51524-2 (HLP) Плотность при 20 °С, кг/м3 не более 866 Вязкость кинематическая при 40 °С, мм2/с не менее 42,5 Вязкость кинематическая при 100 °С, мм2/с не менее 6,5 Индекс вязкости не менее 100 Температура застывания, °С не выше –27 Температура вспышки в открытом тигле, °С не менее 220
26 | БА000170 | Смазка Циатим-221 | ГОСТ 9433-80 (с Изм. № 1-3) Смазка предназначена для смазывания узлов трения и сопряженных поверхностей "металл-металл" и "металл-резина", работающих при температуре от - 60 до + 150 °С. Внешний вид - Однородная мазь, гладкой структуры от светло-желтого до светло-коричневого цвета Эффективная вязкость при минус 50 °С и среднем градиенте скорости деформации 10 с-1, Па·с, не более 800 Предел прочности при 50 °С, Па, не менее 120 Температура каплепадения, °С, не ниже 200 Пенетрация при 25 °С, 0,1 мм 280-360 Коррозионное воздействие на металлы Выдерживает Коллоидная стабильность, % выделенного масла, не более 7,0 По Массовая доля щелочи в пересчете на NaOH, %, не более 0,08 Содержание воды Отсутствие Содержание механических примесей - По ГОСТ 6479-73 и п.4.7 настоящего стандарта Испаряемость при 150 °С в течение 1 ч, %, не более 2,0
27 | БА000174 | Масло индустриальное Shell VITREA М150 | Должно соответствовать спецификации DIN 51517 Part 3 Вязкость кинематическая при 40 °С, мм2/с 150 Индекс вязкости не менее 95 Температура вспышки в открытом тигле, не ниже °С 242 Температура застывания,не выше °С -22 Плотность при 20 °С, не более кг/м3 892
28 | БА000175 | Масло Shell Spirax S4 ATF HDX (фасовка не более 20л) | Масло синтетическое для автоматических трансмиссий класса Dexron IIIG (либо выше по спецификации) Вязкость кинематическая при 100 °С, не менее мм2/с 7,2 Индекс вязкости не менее 180 Температура вспышки в открытом тигле, не ниже °С 180 Температура застывания,не выше °С -51 Плотность при 20 °С, не более кг/м3 852
29 | БА000178 | Масло моторное ТНК Revolux D2 SAE15W40 | Масло моторное минеральное API СG/SJ (либо выше по спецификации) Вязкость кинематическая при 40 °С, не менее мм2/с 117 при 100 °С, не менее мм2/с 15 Индекс вязкости не менее 136 Температура вспышки в открытом тигле, не ниже°С 225 Температура застывания, не выше°С -33 Щелочное число, не менее мг KOH/г 8,7 Плотность при 15 °С, не более кг/м3 885
30 | БА000183 | Масло моторное ТНК Агро Ойл SAE20 API CB/SD(М8В),5л | Вязкость кинематическая при 100 °С, не менее мм2/с 8,2 Индекс вязкости не менее 94 Температура вспышки в открытом тигле, не ниже °С 234 Температура застывания,не выше °С -27 Щелочное число, не менее мг KOH/г 5,6 Зольность сульфатная, не более % 0,86 Плотность при 20 °С, не более кг/м3 886
31 | БА000190 | Масло компрессорное Shell Corena AS 46 | Масло компрессорное синтетическое Вязкость кинематическая при 40 °С, 46 при 100 °С, не менее мм2/с 7,5 Индекс вязкости не менее 132 Температура вспышки в открытом тигле, не ниже°С 260 Температура застывания, не выше°С -39 Кислотное число, не менее мг KOH/г 0,4 Плотность при 15 °С, не более кг/м3 855
32 | БА000192 | Масло трансмиссионное синтетическое (полигликоль) ISO VG 680 -20…600С | Синтетическое редукторное масло на полигликоле. Кинематическая вязкость при 100 °С, мм2/с 68-69 Индекс вязкости, не менее 175 Пенообразование при 94 °C, мл 5/0 Деэмульгируемость при 82 °С, мин не менее 60 Механическое испытание на FZG A/8,3/90, 14 Микропиттинг на шестеренчатом FZG, 10 Температура вспышки в открытом тигле, °С, не ниже 275 Температура застывания, °С, не выше минус 40
33 | БА000227 | Литол 24 фас. 0,8 кг ( банка) упаковка 12 шт | Температура каплепадения, °С 190 Пенетрация при 25 °С с перемешиванием, 10-1мм 240 Вязкость, Па·с, при -20 °С и среднем градиенте скорости деформации 10 с-1 641 при 0 °С и среднем градиенте скорости деформации 10 с-1 221 при 50 °С и среднем градиенте скорости деформации 10 с-1 9,9 Предел прочности на сдвиг, Па при 20 °С 745 при 80 °С 235 Коллоидная стабильность, % 11 Трибологические характеристики при 20±5 °С на ЧШМ: индекс задира (ИЗ), Н 28,2 нагрузка сваривания (РС), Н 1410 критическая нагрузка (РК), Н 630
34 | БА000239 | Циатим 202 | ГОСТ 11110-75 (с изменениями № 1,2,3,4) Смазка предназначена для смазывания подшипников качения, работающих в интервале температур от минус 50 до плюс 120 °С. Внешний вид Однородная мягкая мазь от желтого до светло-коричневого цвета Вязкость эффективная при минус 30 °С и среднем градиенте скорости деформации 10 с-1, П, не более 13*10³ Предел прочности при 50­ °С, Па (гс/см), не менее 150 (1,5) Температура каплепадения, °С, не ниже 175 Испытание на коррозию Выдерживает Коллоидная стабильность, % выделенного масла, не более 20 Содержание свободной щелочи в пересчете на NaOH, %, не более 0,1 Испаряемость при 120 °С за 1 ч, %, не более 8,0 Содержание свободных органических кислот Отсутствие Содержание воды Отсутствие Содержание механических примесей в 1 см смазки: а) диаметром частиц от 0,025 до 0,075 мм, не более 800 б) диаметром частиц более 0,075 мм Отсутствие Пенетрация при 25 °С 265-325
35 | БА000241 | Масло трансмисионное Quicksilver Marine Lubricants 1л | Трансмиссионное масло должно обладать высокими антикоррозионными, антипенными и деэмульгирующими свойствами. Вязкость по SAE : 80W-90 Плотность 15 °C : 0,90 - 0,95 g/cm³ Индекс вязкости : не ниже 100 Вязкость при 40 °C : 140-145 mm2 /s Вязкость при 100 °C : 14,2-14,8 mm2 /s Температура вспышки : не ниже 200 °C Температура застывания : не выше -30 °C
36 | БА000258 | Масло Лукойл супер SAE 10W40 п/с (фасовка не более 5л) | Масло моторное полусинтетическое API SG/CD Вязкость кинематическая при 40 °С, не менее мм2/с 90 при 100 °С, не менее мм2/с 13,9 Индекс вязкости не менее 158 Температура вспышки в открытом тигле, не ниже°С 225 Температура застывания, не выше°С -37 Щелочное число, не менее мг KOH/г 8 Плотность при 15 °С, не более кг/м3 870
37 | БА000279 | Смазка Gadus S2V1003 | Смазка на основе высокоочищенного минерального масла, литиевого загустителя и высокоэффективных присадок. Предназначена для применения в подшипниках скольжения и качения электромоторов, водяных насосах, и других парах трегия метал-метал. Внешний вид: Однородная мягкая мазь гладкой структуры от бежевого до светло-коричневого цвета Класс по NLGI - 3 Температура каплепадения, не менее °С 180 Пенетрация при 25 °С с перемешиванием, 10-1мм в пределах 220-250 Вязкость кинематическая базового масла при 40 °С, мм2/с в пределах 100-110 при 100 °С, мм2/с в пределах 10-11
38 | БА000292 | Смазка WD-40 (100 мл.) или эквивалент | 10 % — инертные ингредиенты, 15 % — минеральное масло, 25 % — вытеснитель углекислый газ, 50 % — растворитель уайт-спирит
39 | БА000323 | Масло турбинное Shell Turbo T 32 | Вязкость кинематическая при 40 °С, не менее мм2/с 32 при 100 °С, не менее мм2/с 5 Индекс вязкости не менее 105 Температура вспышки в открытом тигле, не ниже°С 215 Температура застывания, не выше°С -30 Щелочное число, не менее мг KOH/г 8 Плотность при 15 °С, не более кг/м3 870
40 | БА000324 | Масло моторное синтетическое ZIC X7 LS 10W-30 (фасовка не более 4л) | Cинтетическое моторное масло API SM / CF, ACEA C3 Класс вязкости по SAE 10W-30 Плотность при 15°C, г/см3 не выше 0,85 Кинематическая вязкость при 40°С, мм2/с не менее 72,6 Индекс вязкости не ниже 156 Температура вспышки, °С не ниже 234 Кислотное число, мг КОН/г не ниже 0,1 Диэмульгирующие свойства, вода, минут 15 Диэмульгирующие свойства, пар, секунд 150
41 | БА000325 | Смазка консистентная Castrol Spheerol EPL 2 | Смазка на основе высокоочищенного минерального масла, литиевого загустителя и высокоэффективных присадок. Внешний вид: Однородная мягкая мазь гладкой структуры коричневого цвета Класс по NLGI - 2 Соответствует стандарту КР 2 К-30 Диапазон рабочих температур °С от -30 до 120 Температура каплепадения, не менее °С 190 Пенетрация при 25 °С с перемешиванием, 10-1мм в пределах 265-295 Вязкость кинематическая базового масла при 40 °С, мм2/с 150-155
42 | БА000327 | Масло моторное синтетическое Liqui Moly 5W-30 (фасовка не более 20л) | Масло моторное синтетическое ACEA A3/В4, API SN Вязкость кинематическая при 40 °С, не менее мм2/с 68 при 100 °С, не менее мм2/с 11,8 Индекс вязкости не менее 175 Температура вспышки в открытом тигле, не ниже°С 238 Температура застывания, не выше°С -42 Щелочное число, не менее мг KOH/г 11 Плотность при 15 °С, не более кг/м3 860
43 | ББ000002 | Тосол А-40М | Цвет визуально синий Плотность при 20°С, от г/см³ 1,073 Температура начала кристаллизации, не выше °С - 37 Температура защиты от замерзания, не выше °С, - 40 Щелочность, см³, не ниже 10 Водородный показатель (pH) от 10,0
44 | ББ000003 | Жидкость тормозная DOT-4 | Вязкость кинематическая при - 40 °С, не более мм2/с 1800 при 100 °С, не менее мм2/с 2 Температура кипения сухой жидкости, °С, не ниже 240 Температура кипения увлажненной жидкости, °С, не ниже 155
45 | ББ000021 | Мочевина AdBlue 20л | Согласно СТО 63263522-2636-001-2014
46 | ББ000036 | Антифриз зеленый G11 10кг//2 | Цвет визуально зеленый Плотность при 20°С, г/см³ 1,116 - 1,118 Температура кипения, °С раствор 50% об. не ниже 108 pH, 50% об. 10 Температура кристаллизации, °C, 50% об. не выше -37
47 | ББ000054 | Антифриз «CoolStream» Optima красный 10 кг | Цвет визуально красный Плотность при 20°С, г/см³ 1,114 - 1,116 Температура кипения, °С раствор 50% об. не ниже 108 pH, 50% об. 8,5 Температура кристаллизации, °C, 50% об. не выше -37
48 | БВ000001 | Керосин ТС-1 | Согласно ГОСТ 10227-86
*при указании в настоящем Приложении на товарный знак или производителя его следует читать со словом "или эквивалент"
Предлагаемые товары должны поставляться исключительно в оригинальной фасовке и упаковке завода-изготовителя.В целях подтверждения заявленных физико-химических характеристик поставляемого моторного масла, по запросу Покупателя, Поставщик обязан осуществить анализ свежего масла из заводской тары. Анализ осуществляется в сертифицированной, независимой и не аффилированной с Поставщиком лаборатории. Отбор проб осуществляется силами, средствами, оборудованием Поставщика и за его счет по адресу местонахождения Покупателя, в присутствии представителя Покупателя, не чаще 2 раз в месяц, до конца 2023г. Расходы на оказание услуг по анализу должны быть включены в стоимость Товара.
| Главный инженер |  | И.В. Давыдов