## Лист1
УТВЕРЖДАЮ:
Начальник УКСиР
ООО "Самарские коммунальные системы"
___________________ А.Е.Панов
| Организация-заказчик | ООО "Самарские коммунальные системы"
Городские очистные канализационные сооружения
ДЕФЕКТНАЯ ВЕДОМОСТЬ № СКС-2023-С-3-132
для капитального ремонта кровли зданий иловых камер №5,6 и станции насосной избыточного активного ила
| Инв.№ 1479; 1507-2; 209 | Местонахождение ОС: ул. Обувная 136. Куйбышевский район.
№ п/п | Виды конструктивных элементов | Описание дефектов | Виды работ, необходимых для устранения дефектов | Ед. изм | Объем | Примечание
1 | 2 | 3 | 4 | 5 | 6 | 7
Инв.№1479 Иловая камера №5
1 | Рулонный материал | Вздутия, многочисленные дефекты целостности покрытия,нарушение герметичности | Разборка покрытия из рулонных материалов в 3 слоя | м2 | 36
2 | Отлива | Коррозия | Разборка отливов шириной 0,6м из оцинкованной стали | м.п | 16
3 | Короба парапетные | Коррозия | Разборка парапетных коробов шириной 0,6м | м.п | 9.1
4 | Стяжка | Трещины | Разборка выравнивающей ц/п стяжки толщиной 30мм | м2 | 36
5 |  |  | Устройство выравнивающей цементно-песчаной стяжки толщиной 30мм | м2 | 36
6 |  |  | Огрунтовка основания из раствора готовой битумной эмульсией | м2 | 41
7 |  |  | Устройство кровель плоских из наплавляемых материалов-техноэласта в 2 слоя | м2 | 36
8 |  |  | Устройство примыкания к парапету в 2 слоя техноэласта высотой до 0,6м без фартука | м | 9.1
9 |  |  | Устройство дополнительного слоя техноэласта в 2 слоя в зоне вентиляционной трубы | м2 | 1
10 |  |  | Устройство дополнительного слоя из техноэласта под отлив шириной 0.5м | м/м2 | 16/8
11 |  |  | Монтаж отливов шириной 0,6 м из оцинкованной стали толщ.0,7мм | м.п | 16
12 |  |  | Монтаж парапетных коробов шириной 0,6м из оцинкованной стали толщ.0,7мм | м.п | 9.1
Инв.№1507-2 Иловая камера №6
13 | Рулонный материал | Вздутия, многочисленные дефекты целостности покрытия,нарушение герметичности | Разборка покрытия из рулонных материалов в 3 слоя | м2 | 36
14 | Отлива | Коррозия | Разборка отливов шириной 0,6м из оцинкованной стали | м.п | 16
15 | Короба парапетные | Коррозия | Разборка парапетных коробов шириной 0,6м | м.п | 9.1
16 | Стяжка | Трещины | Разборка выравнивающей ц/п стяжки толщиной 30мм | м2 | 36
17 |  |  | Устройство выравнивающей цементно-песчаной стяжки толщиной 30мм | м2 | 36
18 |  |  | Огрунтовка основания из раствора готовой битумной эмульсией | м2 | 41
19 |  |  | Устройство кровель плоских из наплавляемых материалов-техноэласта в 2 слоя | м2 | 36
20 |  |  | Устройство примыкания к парапету в 2 слоя техноэласта высотой до 0,6м без фартука | м | 9.1
21 |  |  | Устройство дополнительного слоя техноэласта в 2 слоя в зоне вентиляционной трубы | м2 | 1
22 |  |  | Устройство дополнительного слоя из техноэласта под отлив шириной 0.5м | м/м2 | 16/8
23 |  |  | Монтаж отливов шириной 0,6 м из оцинкованной стали толщ.0,7мм | м.п | 16
24 |  |  | Монтаж парапетных коробов шириной 0,6м из оцинкованной стали толщ.0,7мм | м.п | 9.1
Инв.№209 Станция насосная избыточного активного ила
25 | Рулонный материал | Вздутия, многочисленные дефекты целостности покрытия,нарушение герметичности | Разборка покрытия из рулонных материалов в 3 слоя | м2 | 102
26 | Отлива | Коррозия | Разборка отливов шириной 0,6м из оцинкованной стали | м.п | 31
27 | Короба парапетные | Коррозия | Разборка парапетных коробов шириной 0,6м | м.п | 13.4
28 | Стяжка | Трещины | Разборка выравнивающей ц/п стяжки толщиной 30мм | м2 | 102
29 |  |  | Устройство выравнивающей цементно-песчаной стяжки толщиной 30мм | м2 | 102
30 |  |  | Огрунтовка основания из раствора готовой битумной эмульсией | м2 | 112
31 |  |  | Устройство кровель плоских из наплавляемых материалов-техноэласта в 2 слоя | м2 | 102
32 |  |  | Устройство примыкания к парапету в 2 слоя техноэласта высотой до 0,6м без фартука | м | 13.4
33 |  |  | Устройство дополнительного слоя техноэласта в 2 слоя в зоне вентиляционной трубы | м2 | 1
34 |  |  | Устройство дополнительного слоя из техноэласта под отлив шириной 0.5м | м/м2 | 31/15,5
35 |  |  | Монтаж отливов шириной 0,6 м из оцинкованной стали толщ.0,7мм | м.п | 31
36 |  |  | Монтаж парапетных коробов шириной 0,6м из оцинкованной стали толщ.0,7мм | м.п | 13.4
37 |  |  | Погрузка и перевозка строительного мусора на 13 км | т | по норме
Начальник ГОКС ________________________________________________ В.И.Поселеннов
Ведущий инженер УКСиР __________________________________________ М.А.Помякушина